## Спецификация
Сыворотка со спикулами и пептидами STM-Materials Контактный телефон: +7 905 952-75-00 Почта: info@stm-materials.ru Сайт: https://stm-materials.ru ТГК: https://t.me/stm_materials
| Масса фасовки, гр | 300
| Объем партии, шт | 1
| Заказчик | STM-Materials
| Наименование продукции | Сыворотка со спикулами и пептидами
| Состав | Содержание, % | Закладка, гр
1 | Вода | 80.25 | 240.75
1 | Пропиленгликоль | 3 | 9
1 | Д-пантенол | 0.5 | 1.5
1 | Этоксидигликоль | 1 | 3
1 | Аллантоин | 0.2 | 0.6
2 | Ксантановая камедь | 0.1 | 0.3
3 | Загуститель Flocare SK425 | 0.5 | 1.5
4 | Глицерил стеарат цитрат | 3 | 9
4 | Стеарет-21 | 0.5 | 1.5
4 | Каприк/каприлик триглицерид) | 1.5 | 4.5
4 | Изопропил миристат | 1 | 3
4 | Витамин Е ацетат | 0.5 | 1.5
4 | Токоферол натуральный смесь 70% | 0.1 | 0.3
4 | Лаурокапрам | 1 | 3
5 | Капроил тетрапептид-3 (аналог Chronoline) раствор 1000 ppm | 2 | 6
5 | Пальмитоил олигопептид и пальмитоил тетрапептид-7 (аналог Matrixyl 3000) раствор 1000 ppm | 2 | 6
5 | N-пролил пальмитоил трипептид-56 ацетат (аналог Matrixyl Morphomics) раствор 1000 ppm | 2 | 6
5 | Консервант Lekoguard MPP | 0.5 | 1.5
5 | Отдушка Зеленый чай с жасмином Кема КЕ16060 | 0.2 | 0.6
6 | Спикулы | 0.15 | 0.45
0
0
0
0
0
0
0
0
0
0
Методика: Воду нагреть до 70С. Мешать на стандартой фрезе. В воду по очереди внести компоненты №1, мешать до полного растворения каждого. Внести на высоких оборотах мешалки тонкой струйкой компонент №2. Мешать до полного растворения 5-7 минут, избегая образования комков. Внести на высоких оборотах мешалки тонкой струйкой компонент №3. Мешать до полного растворения 5-7 минут, избегая образования комков. В отдельной таре смешать компоненты №4, нагреть до расплавления, перемешивая вручную. Когда температура водной и масляной фазы будут примерно одинаковыми (65-70С), внести в общий замес компоненты №4 на высоких оборотах мешалки. Мешать 7-9 минут до полного эмульгирования. Когда замес остынет примерно до 40-45С, внести по очереди компоненты №5, перемешивать после внесения каждого 2-3 минуты. Внести компонент №6, перемешивтаь 7-10 мин. Проверить рН=5,4-5,7. Доводить не требуется.
| Водородный показатель рН готового продукта | 5,4-5,7
Рецептура проверена, соответствует требованиям ТР ТС 009/2011